## 宿舍家具
F北1楼宿舍家具及A-D组团集中采购内嵌方凳技术要求及清单
F北宿舍 | [5 empty] | 单价 | 合计
序号 | 品名 | 规格/型号 | 单位 | 数量 | 材质说明 |  |  | 参考图片（具体样式及颜色根据校方要求而定）
1 | 二连体双层床 | 4000*900*2800 | 组 | 11 | 1、床站片：立管选用ф38*1.5mm圆管，站片支管选用25*25*1.2mm、ф19*1.2mm； 2、床框：选用40*40*4mm角钢，连接横管不少于3根，选用25*25*1.2mm方管制作； 3、爬梯：立管采用40*20*1.5mm椭圆管制作，踏脚板采用武汉武钢2mm防滑冷轧钢板一次冲压成型，为5档； 4、护栏：选用ф19*1.5mm圆管制作，高度必须≥280mm，焊接牢固； 5、蚊帐架：采用ф19*1.2mm圆管制作 ，两头烧制圆形挂钩； 6、床板为整条杉木板条，定宽为60mm，板间缝隙≤10mm，整条单板厚度≥18mm，床板横衬为5根30*40mm杂木方衬，所有板料均须四面刨光，且干燥，无豁边现象； 7、钢管焊接全部采用二氧化碳亚弧焊接，焊接表面波纹均匀，并保证焊处无夹渣、气孔、焊瘤、焊丝头咬边和飞溅并保证无脱焊、虚焊、焊穿等现象，以确保产品强度好，所有焊接口打磨光滑。所有钢材经除油、除锈、水基脱脂、水基中和，表面调整、磷化等工序后静电喷灰色橘纹环氧型树脂粉沫涂料，经200℃高温固化而成，塑膜的光泽度、附着力、硬度、耐冲力等均符合检验标准，产品符合GB/T3325-95的标准，所有接触地面的钢管全部套上防潮塑料胶套。
2 | 二连体上铺床 | 4000*900*2800 | 组 | 11 | 1、床站片：立管选用ф38*1.5mm圆管，站片支管选用25*25*1.2mm、ф19*1.2mm； 2、床框：选用40*40*4mm角钢，连接横管不少于3根，选用25*25*1.2mm方管制作； 3、爬梯：立管采用40*20*1.5mm椭圆管制作，踏脚板采用武汉武钢2mm防滑冷轧钢板一次冲压成型，为5档； 4、护栏：选用ф19*1.5mm圆管制作，高度必须≥280mm，焊接牢固； 5、蚊帐架：采用ф19*1.2mm圆管制作 ，两头烧制圆形挂钩； 6、床板为整条杉木板条，定宽为60mm，板间缝隙≤10mm，整条单板厚度≥18mm，床板横衬为5根30*40mm杂木方衬，所有板料均须四面刨光，且干燥，无豁边现象； 7、钢管焊接全部采用二氧化碳亚弧焊接，焊接表面波纹均匀，并保证焊处无夹渣、气孔、焊瘤、焊丝头咬边和飞溅并保证无脱焊、虚焊、焊穿等现象，以确保产品强度好，所有焊接口打磨光滑。所有钢材经除油、除锈、水基脱脂、水基中和，表面调整、磷化等工序后静电喷灰色橘纹环氧型树脂粉沫涂料，经200℃高温固化而成，塑膜的光泽度、附着力、硬度、耐冲力等均符合检验标准，产品符合GB/T3325-95的标准，所有接触地面的钢管全部套上防潮塑料胶套。
3 | 三人位书桌及书架 | 1900*600*1700 | 组 | 22 | 柜体全部采用 1mm 厚冷轧板制作，柜门、抽屉加旋转式挂锁扣（金属镀铬），安装铝合金把手，鞋架采用 20*20*1.2mm 方管制作，电脑桌面基材为刨花板，面贴防火板，前端 为鸭嘴边后成型，其余端口为 PVC 封边。（需达到环保 E1 级国家标准）。门板、抽屉面采用木纹转印技术喷涂。
4 | 储物柜 | 1100*550*3050 | 组 | 22 | 柜体全部采用 1mm 厚冷轧板制作，柜门、抽屉加旋转式挂锁扣（金属镀铬），安装铝合金把手门板、抽屉面采用木纹转印技术喷涂。
5 | 内嵌方凳 | 360*260*440 | 张 | 66 | 凳面采用 E1 级 18mm 厚实木多层免漆板四面封边，外包钢管 20*20*1.0mm,方凳架采用 25*25*1.2mm 方管。
6 | A-D集中采购内嵌方凳 | 360*260*440 | 张 | 1000 | 凳面采用 E1 级 18mm 厚实木多层免漆板四面封边，外包钢管 20*20*1.0mm,方凳架采用 25*25*1.2mm 方管。
总计